## Tabelle1
DARFON P/N | Bauform: Metrisch(Zoll) | Dicke (mm) | Indatanz(uH) | Nennstrom(mA) | Sättigungsstrom (mA) | Ausführung
SPS2016_CA | 2016(0806) | 1 | 0.47~10 | 900~3400 | 750~3600 | Drahtgewickelt/Legierung
SPS2520_CA | 2520(1008) | 1 | 0.47~6.8 | 960~3100 | 1400~5500 | Drahtgewickelt/Legierung
SPS2520_CC | 2520(1008) | 1.2 | 0.47~10 | 1200~4700 | 1000~4600 | Drahtgewickelt/Legierung